## Sheet1
Type | Question | Right
5 | FCAW = Flux Cored Arc Welding Soldadura con hilo tubular relleno de fundente o flux
5 | El hilo tubular se desarrolló en los años 50 para unir los beneficios del proceso SMAW (la escoria permite una buena protección del baño y mantenerlo incluso fuera de posición plana) y el proceso GMAW (el electrodo es continuo y por lo tanto el Factor de Operación es mayor al evitar las paradas del proceso SMAW cada vez que el electrodo se ha consumido).
5 | Los Componentes del proceso FCAW en el arco eléctrico son los que aparecen en la imagen
5 | Desde el punto de vista del aporte térmico que se aplica en el arco eléctrico, el GMAW, a parámetros de soldadura bajos (corriente y voltaje) tiene una transferencia de material en corto-circuito, de baja energía, lo cual supone un riesgo de falta de fusión del cordón de soldadura con el metal base o entre diferentes cordones que completan una soldadura. A un mismo diámetro de hilo, un hilo tubular tiene una sección de conductor inferior. Esto supone que si se suelda a la misma corriente (Amperios) que un hilo macizo, la densidad de corriente que circula a su través es superior. Con ello su fusión se produce con una mayor energía y disminuye notablemente el riesgo a producir faltas de fusión.
5 | El hilo tubular también logra una mayor concentración del arco eléctrico, con lo que a los mismos parámetros se produce una soldadura con menor zona afectada térmicamente y con menor deformación de los metales base que se sueldan.
5 | Ventajas hilo tubular frente a macizo… - Fiable: muy bajo riesgo de faltas de fusión. - Buenas propiedades mecánicas. - Menos sensible a contaminación por chapa imprimada. - Se puede automatizar sin perder ventajas. - Amplia gama de alambres disponible para soldadura de muchos metales. - Alta productividad = reducción coste. - La escoria permite soldadura en vertical ascendente o techo con mayores amperajes y a mucha mayor velocidad y tasa de deposición. - Mínimas proyecciones: menos trabajo de limpieza posterior - Escoria :facilmente eliminable, proteccion aspecto cordón, - Reduce radiación UV
5 | Hilo tubular FCAW-G más común: Rutilo AWS A5.36: E71T-1 Especificación AWS A5.36: Clasificación E71T-1 FCAW-G – Flux Cored Arc Welding con hilo que requiere protección gaseosa - Desarrollado tanto para gas mezcla (Ar + 10-25% CO2) ó 100% CO2 - Hilo para soldadura en todas posiciones - Para soldadura de aceros al carbono dulces no aleados - Bajo contenido de hidrógeno < 5 ml/100g Valores típicos HDM= 3 ml/100g - Características de soldabilidad - Arco suave - Buen control del baño de soldadura - Buenas propiedades de mojabilidad del cordón - Excelente desescoriado - Aunque el flux es rutilo, las propiedades mecánicas en relación a la Resiliencia (Tenacidad o Resistencia al Impacto a bajas temperaturas) es equivalente a la que proporcionaría un electrodo SMAW básico o de Bajo Hidrógeno.
5 | Al soldar con el proceso FCAW, el soldador debe adaptarse a una dirección de avance contraria a la que usaría con el proceso GMAW, pues debe evitar dejar escoria atrapada en el baño, al igual que cuando suelda con el proceso SMAW. Otra diferencia es que debe mantener un Stick-Out (ESO) más largo que cuando suelda con GMAW: - Con GMAW mantendría un ESO de unos 10-15 mm - Con FCAW-G deberá mantener un ESO de unos 15-20 mm - Con FCAW-S el ESO deberá aumentar a unos 25-30 mm, ya que esto ayuda a precalentar y así evaporar la humedad del flux interior antes de entrar en el arco, y evitar porosidad con este proceso que no cuenta con la protección gaseosa.
5 | Gas de protección: Salvo que el fabricante del hilo para usar con FCAW recomiende un gas específico para un tipo de hilo concreto, los gases de protección que se escogen para el proceso FCAW-G son desde CO2 puro hasta mezclas de Ar con diferentes porcentajes de CO2, desde un 15 a un 25%. Las diferencias en aplicación que se observan según el gas escogido son: CO2 •Menor coste •Transferenciamás globular •Menorradiación de calor •Mayor penetración •Menos susceptible a dejar “marcas de gas” o porosidadelongada 75-85 Ar/ CO2 Resto: •Arco más suave •Menosproyecciones •Mayor tasa de deposición •Menospenetración •Menoshumos
5 | El caudal de gas recomendado es de 15-20 l/min El caudal de gas debe medirse siempre en la punta de la antorcha, no en el regulador de la botella. Puede haber fugas de gas en la conducción hasta la tobera.
5 | Parámetros Esenciales en Soldadura FCAW: - Efecto del Voltaje de Arco - Efecto de la Velocidad de Alimentación del Hilo (WFS = Wire Feed Speed) en el - Amperaje de Effect of electrical Stickout - Efecto de la velocidad de avance
5 | Efecto del Voltaje de arco: - El voltaje de arco controla la longitud del arco - Un aumento en la longitud de arco da una columna de arco más ancha, y esto produce un cordón más ancho y también una ZAT más ancha. Puede producir mordeduras a los lados del cordón si es demasiado ancha. - Si el cordón del medio de la imagen representa el cordón óptimo, el de la izquierda se obtiene con un voltaje inferior mientras que el de la derecha se obtiene con uno mayor. - En soldadura de fillets, un voltaje excesivo tiene mucha tendencia a dejar mordeduras.
5 | Efecto de la Velocidad de Alimentación de Hilo (WFS = Wire Feed Speed): - El WFS determina la Corriente (Amps) de soldadura - Cuando se aumenta el WFS aumenta la corriente y con ello la Tasa de Deposición. - Se puede observar que la penetración aumenta cuando se aumenta la corriente. - La corriente (Amperios) es el parámetro más eficaz para controlar la penetración.
5 | Efecto del Electrical Stick-Out: - El Stick-Out (ESO) es la distancia entre la boquilla de contacto y el arco. - Al aumentar el ESO aumenta la resistencia eléctrica del hilo, y así disminuye la corriente. - Esto produce una menor penetración - Por el contrario, un menor ESO produce un aumento de corriente y una mayor penetración. - Cuando cualquier parámetro es excesivo o muy escaso, el arco es inestable.
5 | Efecto de la Velocidad de Avance (mm/min): - Un aumento de la velocidad de avance resulta enuna menor energía aportada para una misma longitud de soldadura, lo cual produce una menor penetración, y altura y anchura del cordón. - La penetración también disminuye a menor velocidad de avance si el baño se queda bajo el arco (el arco debe ser como un surfista, siempre por delante de la ola, dirigiéndola, no encima de la misma, donde no controla nada.
5 | Procedimiento de soldadura típico con FCAW-G en relleno y peinado de una junta a tope (Butt Groove Weld). Es algo difícil hacer la pasada de raíz (penetración) con el proceso FCAW. Hacerla es posible, pero requiere una excelente preparación de la junta, con un mantenimiento de la Separación de la misma, o GAP (Root Opening) y del Talón (Root Face). Si el soldador no domina el proceso FCAW, también es posible combinar varios procesos para completar la soldadura de una junta. En la imagen se muestra un Procedimiento de Soldadura (WPS = Welding Procedure Specification) en el que se realiza el cordón de raíz o de penetración con el proceso SMAW, que normalmente resulta más sencillo para un soldador experimentado, con el proceso FCAW, mucho más rápido, para completar la unión. Este procedimiento podría emplearse en las tres pasadas que se describen en un rango de espesores de entre 8 a 12 mm. Si el espesor del metal base fuera superior, deberían realizarse más cordones para completar la junta.
5 | Cuando se suelda una junta, se debe cuidar que cada cordón tenga una buena fusión con el metal base y con los cordones de soldadura sobre los que se deposita. Para ello, respetar los parámetros del procedimiento, especialmente el Voltaje, Amperaje (o WFS), la velocidad de soldadura y el tamaño de cada cordón, así como la habilidad del soldador, serán esenciales para conseguir una soldadura sana, libre de defectos y por tanto, con la calidad requerida.