## Sheet1
Type | Question | Right
5 | SOLDADURA POR ARCO SUMERGIDO SAW = Summerged Arc Welding
5 | Ventajas y desventajas del proceso SAW: Ventajas: tAltas deposiciones de metal. tAltas velocidades de avance. tAlta penetración del arco. tMenos preparación de chapa. tBajos costes de soldadura. tRefinamiento de grano. tBuenas propiedades mecánicas. tFácil de conseguir calidad radiográfica. Es cómodo de usar (el arco no es visible, no hay humos.) Desventajas: tNo aplicable a chapa fina. tLimitación de posición. tCoste de inversión. tNo se ve la posición del arco. tTendencia a soplado magnético debido a altas intensidades. tNormalmente se aplica en automatismos. tHay que manejar el flux.
5 | Principios del Proceso SAW: tEl arco funde el electrodo (hilo), el metal base y el flux en un baño común. tLa escoria fundida actúa como un agente limpiador y flota sobre el baño protegiéndolo hasta su solidifcación. tEl flux también afecta la geometría del cordón y estabiliza el arco. tEl proceso deposita gran volumen de metal de alta calidad, en una gran variedad de aplicaciones.
5 | Equipamiento necesario: Como componentes fundamentales se precisa: Una fuente de corriente Un cofre para control de los parámetros de soldadura Un devanador de hilo Una tolva o suministro de flux para protección del baño Una antorcha o cabezal de soldadura, que suele incluir el motor de alimentación del hilo Por supuesto los materiales de aporte: hilo y flux adecuados según la aplicación. Adicionalmente, se precisará: Un soporte para el cabezal de soldadura: puede ser un pórtico, una columna, un tractor, ... Se recomienda un recuperador de flux, que se amortizará muy rápidamente pues se aprovechará el mismo eficazmente Se recomienda un horno calentador de flux cuando se trata de aplicaciones con elevados requisitos mecánicos que requieren uso de fluxes básicos.
5 | Tipo de corriente en soldadura SAW: Las fuentes de corriente pueden suministrar: Corriente Constante Junta-V (mala preparación) Arco-simple (Ø > 2,4 mm) Tandem1º ARCO(Ø > 2,4 mm) Tandem2º ARCO Voltaje Constante: Todas las aplicaciones Arco-simple (todos Ø) Twin-Arc(todos Ø) Tandem(todos Ø) Manual Adicionalmente, las fuentes de corriente: Tradicionales serán: Rectificadores de Corriente Continua (polaridad positiva o negativa) Transformadores (monofásicos) de Corriente Alterna Modernos Inverter: Equipos trifásicos de Corriente Continua y Alterna
5 | Configuración Sistemas SAW: SISTEMA HILO SIMPLE: Hilo Macizo Diámetro 1 - 5 mm. Proceso económico de alto Factor de Marcha Hilo tubular Mayor densidad de corriente que aumenta tasa de deposición. En este sistema de hilo simple además existen estas variaciones: Adición de Fe en el flux: Mayor deposición. Debido al “efecto de refrigeración” las propiedades mecánicas pueden quedar afectadas. Polaridad “Negativa”: Mayor deposición, menor penetración (más energía hacia el hilo). Se usa para recargue. Long stick-out: Mayor deposición debido al efecto Joule (I2R) SISTEMA HILO MÚLTIPLE: Sistema Twin-Arc Sistema Tandem-Arc: se debe tener en cuenta la interacción de los dos arcos. La imagen del enlace muestra una comparación de productividad que se alcanza con cada configuración. Lógicamente, configuraciones de mayor número de hilos requiere de una inversión mayor en equipamiento.
5 | Soldadura de Banda Una variación del proceso de soldadura SAW es la utilización de una banda o fleje de metal en lugar de hilo como metal de aporte. La aplicación principal es para soldadura de recargue, también conocida como "overlay", en la que, sobre un metal base se deposita un material de similar composición y propiedades o bien un material que mejora las mismas, como resistencia a desgaste, resistencia a oxidación, etc. La soldadura con banda se considera que se realiza con el proceso: SAW: Cuando se utiliza un voltaje de arco elevado, de manera que la fuente de energía que funde la banda y el flux es el arco eléctrico que se establece ESW (Electro Slag Welding = Soldadura de Fusión por Electro-Escoria): Cuando se utiliza un voltaje pequeño (suele ser inferior a 20 V) de forma que la energía que funde tanto la escoria como la banda es fundamentalmente la resistencia al paso de corriente que ofrece el flux y la escoria fundida que se produce (con poca conductividad de corriente).
5 | Parámetros de Soldadura SAW: Parámetros Principales: tIntensidad. tDensidad de Corriente tVoltaje. tDiámetro de hilo. tVelocidad de avance. tSelección Metales Aporte Parámetros Secundarios: tModo de arco. tPolaridad. tCantidad de flux. tDistancia de hilo. tPosición de toma de masa. tPreparación de junta: Soldadura a tope, Soldadura en Ángulo, Separación máxima para evitar perforación. tBacking. tPosición de antorcha: Soldadura a tope, Soldadura Cornisa, Soldadura en Ángulo, Solape, Depósito Circular tInclinación de chapa.
5 | Selección del los Consumibles de Soldadura: Hilo y Flux: Aunque el flux pudiera ser Aleado, normalmente el hilo se escogerá según el material base que se suelde. La elección del flux es clave según la aplicación y los requisitos técnicos de la soldadura Tipos de Fluxes: Los fluxes se clasifican según diferentes aspectos: Según su proceso de fabricación: Fluxes Fundidos: Los componentes del flux se funden (forman un tipo de vidrio), una vez solidificados se trituran y tamizan al tamaño deseado. Fluxes Aglomerados: Normalmente los fluxes actuales suelen ser Aglomerados, debido a estas ventajas: Son menos susceptibles a absorción de humedad Son más homogéneos en granulometría Son más fáciles de reciclar Según su grado de actividad (cómo varían o no la composición del metal depositado respecto a la composición química del hilo): Fluxes activos: Contienen cantidad controlada de Mn o Si. Estos elementos se añaden al flux para mejora de propiedades mecánicas y evitar porosidad o fisuración. SÓLO APLICABLES PARA PASADA SIMPLE o DOBLE CARA, o PASADAS LIMITADAS. Fluxes neutros: No producen cambios siginificativos en la composición del metal soldado respecto a la del hilo, y son preferibles cuando es difícil mantener parámetros estables. Son imprescindibles para soldadura de espesor de metal superior a 25 mm, que requiere múltiples pasadas. Fluxes aleados Contienen cantidad controlada de aleantes para mejora de propiedades. Es preciso mantener voltaje de arco MUY ESTABLE. Según su Basicidad: Los componentes de los fluxes son normalmente óxidos, los cuales tienen una clasificación como óxidos ácidos u óxidos básicos según su naturaleza (su carácter reductor u oxidante): Índice de Basicidad de Boniszewski= (CaO + MgO + BaO + CaF2 + Na2O + K2O + 1/2(MnO + FeO)) / (SiO2 + 1/2(Al2O3 + TiO2 + ZrO2) ) El flux es más básico cuando este índice > 1 Fluxes Ácidos: Índice de basicidad < 1 Su eliminación de escoria y aspecto del cordón resultan mejor. Son muy recomendables para soldaduras en ángulo o para pasadas limitadas de aceros dulces. Fluxes neutros: Su índice de basicidad es cercano a 1 Son recomendables como fluxes para uso general Fluxes básicos: Índice de basicidad > 1 Son recomendables para obtener mejores propiedades a bajas temperaruras Son necesarios para soldadura de aceros aleados y aleaciones nobles.
5 | Defectos típicos de Soldadura SAW y cómo evitarlos: Porosidad: Los metales base deben estar limpios en las juntas a soldar y zonas adyacentes Las principales causas de porosidad Grietas: Grietas en la Zona Afectada Térmicamente (ZAT) Grietas en el centro del cordón: Grietas por estrés mecánico Grietas por exceso de tensión en el cordón o mala elección del metal de aporte Grietas por segregaciones (normalmente por la composición química del metal base) Problemas de Soplo Magnético Este problema se da en este proceso de soldadura debido a las elevadas intensidades de corriente que se emplean y a que las instalaciones que se usan somo soporte y manipulador de la antorcha suelen integrarse en el circuito eléctrico y por tanto al magnético asociado al mismo. Cualquier corriente eléctrica genera un campo magnético alrededor, el cual depende en dirección e intensidad de la Intensidad de Corriente y del flujo de la misma según la polaridad. La dirección del campo magnético es difícil de determinar en una instalación de soldadura, pues la extensión del mismo depende de la magnitud del flujo de corriente entre el electrodo (hilo de soldadura o metal de aporte) y la masa. Los efectos del campo magnético pueden representar problemas en el resultado de la soldadura. Los síntomas y cómo evitarlos se ven en el enlace. La posición de la masa y la sección y estado de los cables es también muy importante para evitar los defectos asociados al capo magnético.
5 | Tratamiento del flux de Arco Sumergido: Los fluxes pueden absorber humedad del aire, especialmente los básicos. Además pueden ser contaminados por: condensación del aire ambiental condensación formada en la chapa humedad en el aire comprimido ¡Guardar el flux en un contenedor cerrado! ¡Respetar las Recomendaciones de Almacenamiento y Resecado! Los fluxes, al igual que los electrodos del proceso SMAW, deben ser usados asegurándonos de que estén completamente secos. Esto es esencial cuando se requiera el uso de fluxes básicos, que se utilizan precisamente para asegurar propiedades mecánicas en cumplimiento de los requisitos. Para que estén secos, el almacenamiento en condiciones controladas de humedad y temperatura es esencial. Si el flux puede haberse humedecido, o bien si los requerimientos del proyecto o las recomendaciones del fabricante así lo prescriben, los fluxes deben ser resecados antes de su uso. El tratamiento de Resecado no debe hacerse más de una o dos veces en la vida de un flux. Es decir, una vez resecado, el flux debe almacenarse a temperatura de unos 100-120ºC (temperatura de mantenimiento) para asegurar que no vuelve a humedecerse, pues si lo hiciera no debería ser utilizado. Para el mantenimiento de los fluxes existen hornos, tolvas y tanques que, según las temperaturas que alcancen, servirán sólo para mantenimiento de fluxes secos, o incluso para resecado. El flux no fundido en el cordón de soldadura (flux sobrante) se aspira para ser recuperado. Es necesario usar recuperadores de flux adecuados a este uso, bien eléctricos o bien neumáticos, de forma que el flux recuperado mantenga sus características, tal como las garantiza su fabricante. El flux que se recupera debe también usarse según las siguientes recomendaciones: • Separar la escoria colocando un tamiz en el circuito de aspiración. • Eliminar las partículas finas de calamina con un separador de partículas magnéticas (con imanes). • Usar aire comprimido (recuperadores con venturi) seco y limpio. • Respetar la granulometría del flux (tirar los finos). • Mezclar flux nuevo con recuperado.
5 | Cálculo del volumen de soldadura y consumibles necesarios Una vez se tiene un tipo de junta configurada, se puede calcular el volumen que ocupará el cordón de soldadura que rellene dicha junta, por cierta unidad de longitud. El peso de metal necesario para rellenar la junta depende también de la densidad del material que se aporta (y su mezcla con el metal base diluído en la junta). En el enlace se da una idea del peso de metal para rellenar diferentes configuraciones de junta en el caso de soldadura de acero. Una vez conocido el peso de metal necesario para rellenar la junta, la cantidad de hilo que se precisará será dicho peso y algo más (en torno a un 10-20%) puesto que el cordón de soldadura suele tener un "Reinforcement" o convexidad que da forma exterior a la "cara de la soldadura". La cantidad de flux que se precisa, si se disponen de los medios adecuados para su reciclaje se indica aproximadamente en este enlace.
5 | Aporte térmico (Heat Input) y efectos asociados al mismo Al emplear el proceso SAW unas intensidades de corriente considerablemente superiores a las que se usan en otros procesos de soldadura (SMAW, GMAW, GTAW, FCAW,...) existe una preocupación sobre si esto puede suponer exceso de deformación o perjuicio de propiedades mecánicas asociadas a un exceso de aporte térmico. En el enlace se ve una comparación del Aporte Térmico que se obtiene con parámetros típicos de cada uno de los procesos GMAW y SAW. Esto significa que, si se busca la combinación de energía del arco (voltaje y amperaje) con la velocidad de desplazamiento del mismo (velocidad de avance), el Aporte Térmico puede resultar similar en este proceso de elevada productividad al que se obtiene con otros procesos que requieren fuentes de corriente de menor potencia. En el enlace se da una recomendación general del Aporte Térmico que debemos vigilar para obtener buenas propiedades mecánicas, el cual vendrá determinado por los parámetros de soldadura y según ellos, por el tamaño de cada uno de los cordones necesarios para completar una junta.
5 | Aplicaciones típicas y recomendadas del proceso SAW Las aplicaciones típicas del proceso SAW se encuentran en producción de componentes de recipientes a presión (calderería), transporte (cisternas), almacenamiento de crudo (tanques) y fabricación de estructuras metálicas. En general, para soldadura de aceros de espesor a partir de 10 mm en adelante y cuando las soldaduras tengan una longitud importante de forma que el incremento del factor de marcha repercuta en una más considerable productividad. Adicionalmente, la preparación de los materiales a soldar (chaflanado) es inferior y también el volumen de soldadura necesario para rellenar las juntas, todo lo cual se traduce en la elevada productividad de este proceso, asociada a una excelente calidad en cuanto a las propiedades mecánicas de las soldaduras. También es uno de los procesos más considerados para el recargue de componentes, sobre todo cuando su tamaño o cantidad de recargue es considerable.